## Folla 1
RQO020 |  |  | m² | Morteiro monocapa polimérico.
Revestimento de paramentos exteriores con morteiro monocapa hidrófobo de red tridimensional, para a impermeabilización e decoración de fachadas, acabado raspado, cor Marfil, espesor 12 mm, aplicado manualmente, armado e reforzado con malla antiálcalis nos cambios de material e nos frentes de forxado.
Descomposto | Ud | Descomposición |  |  |  | Rend. |  | p.s. | Prezo partida
mt28mpl010cOa | kg | Morteiro monocapa hidrófobo de red tridimensional, para a impermeabilización e decoración de fachadas, acabado raspado, cor Marfil, composto de cemento e cargas minerais, aditivado en masa con polímeros. Segundo UNE-EN 998-1. |  |  |  | 16.4 |  | 0.77 | 12.63
mt28mon040a | m² | Malla de fibra de vidro, de 10x10 mm de luz, antiálcalis, de 200 a 250 g/m² de masa superficial e 750 a 900 micras de espesor, con 25 kp/cm² de resistencia a tracción, para armar morteiros monocapa. |  |  |  | 0.21 |  | 2.41 | 0.51
mt28mon030 | m | Xunquiño de PVC. |  |  |  | 0.75 |  | 0.35 | 0.26
mt28mon050 | m | Perfil de PVC ríxido para formación de arestas en revestimentos de morteiro monocapa. |  |  |  | 1.25 |  | 0.37 | 0.46
mo037 | h | Oficial 1ª revocador. |  |  |  | 0.394 |  | 15.28 | 6.02
mo102 | h | Peón especializado revocador. |  |  |  | 0.217 |  | 14.76 | 3.2
| % | Medios auxiliares |  |  |  | 2 |  | 23.08 | 0.46
| % | Costes indirectos |  |  |  | 3 |  | 23.54 | 0.71
Custo de mantemento decenal: 3,40€ nos primeiros 10 anos. | [7 empty] | Total: | 24.25
Referencia norma UNE e Título da norma trasposición de norma armonizada |  |  |  |  | Aplicabilidade (1) |  | Obrigatoriedade (2) |  |  | Sistema (3)
UNE-EN 998-1:2003 |  |  |  |  | 122004 |  | 122005 |  |  | 4
Especificaciones de los morteros para albañilería. Parte 1: Morteros para revoco y enlucido.
UNE-EN 998-1:2003/AC:2006 |  |  |  |  | 162006 |  | 162006
(1) Data de aplicabilidade da norma armonizada e inicio do período de coexistencia
(2) Data final do período de coexistencia / entrada en vigor marcado CE
(3) Sistema de avaliación da conformidade